## Sheet1
| Действие | Рабочий центр
1 | Формирование заказа "ПАЛЕЦ 2233561" | 1С Отдел продаж
2 | Прием заказа на "ПАЛЕЦ MRP-803" | 1С ПТО
3 | Приобретаем материал "КРУГ 40Х 65мм" | Поставщик 1 - Склад | Приходуем в тоннах, переводим в метры
4 | Из круга 65мм пилим заготовки длиной 315мм | Ленточнопильный станок "JET-912"
5 | После пиления неиспользуемые остатки круга списываем в отходы | 1С ПТО
6 | Полученную заготовку 65-315 центруем, обтачиваем до размеров 62-312 | Токарный станок "КУСОН-3"
7 | Подвергаем заготовку термообработке | Камерная печь "ПКМ"
8 | Точим деталь до размеров 60,5-310 | Токарный станок "1K62"
9 | Точим паз-гнездо под пресс-масленку | Токарный станок "Вильнюс"
10 | Сверлим продольный смазочный канал | Токарный станок "16К20-1000"
11 | Нарезаем резьбу под пресс-масленку | Токарный станок "16К20-1250"
12 | Сверлим поперечный смазочный канал и отверстие под фиксатор | Фрезерный станок "6Р12"
13 | Зенкуем края сверловки | Сверлильный станок "2Н125"
14 | Нарезаем резьбу под контрогайку | Токарный станок "16К20-1000"
15 | Точим конуса | Токарный станок "1K62"
16 | Закаливаем поверхность детали | Закалочный станок ТВЧ
17 | Шлифовка пальца до размера 60-310 | Круглошлифовальный станок "3М153"
18 | Приобретаем материал "ЛИСТ Ст3 1250*2500*10мм" | Поставщик 2 - Склад | Приходуем в тоннах, переводим в кв. метры
19 | Вырезаем из листа пластину 80*110-10 | Лазерный станок с ЧПУ
20 | Пластину зачищаем от сколов, царапин и заусенцев | Гриндер
21 | Пластину привариваем к пальцу | Сварочный полуавтомат+позиционер
22 | Палец оборачиваем укрывным материалом | Покрасочный пост
23 | Шляпку обезжириваем, грунтуем и красим | Покрасочный пост
24 | Сушим деталь теплообдувом | Покрасочный пост
25 | Контроллируем качество, маркируем, упаковываем | ОТК
26 | Сдаем готовую продукцию "ПАЛЕЦ MRP-803" | 1С ПТО
27 | Прием продукци "ПАЛЕЦ 2233561" | 1С Отдел продаж
Этапы, выполняемые подряд одним и тем же рабочим центром,
можно совместить в один этап (например 22-24).
Этапы 18-20 не обязательно хронолигически следуют после пункта 17,
они могут уже выполняться параллельно с пунктом 3.
Но пункты 21-26 могут следовать только после выполнения пункта 17.